## 模版
东莞市方恩电子材料科技有限公司
地址：东莞市桥头镇大洲村东新路13号2号楼一楼
电话：0769-82551118 传真：0769-82551160
www.finechemfr.com
检 测 报 告
A.产品与检测条件 | [8 empty] | FE-FR-GC-01
产品名称 | ${materialName} | 产品料号 | ${materialCode} |  |  |  |  | 出货规格 （厚度*宽度*长度） | PET，蓝色 0.050mm*25mm*500m
净重 | ${netWeight} | 检测环境 | 23±5℃、50±5% |  |  |  |  | 批 次 号 | ${batchNo}
数量（卷） | ${sampleQty}
B.测试结果与测试标准
序号 | 项 目 | 标准值 | 测试结果 |  |  |  |  | 判定结果 | 检测设备、方法或参考标准
1 | 外观 | 表面和边缘无污染，无气泡，无色差，不能有针孔，划伤，变形，折皱复卷整齐，无明显毛刺。涂胶均匀，不能有脱胶现象；管芯整齐、干净 | 无上述所有不良情况 |  |  |  |  | 合格 | 目视
2 | 颜色 | pantone2191C-2194C | ${item2_actual1} |  |  |  |  | 合格 | 潘通色卡
3 | 宽度/mm | 25±0.5 | [5 empty] | 合格 | 游标卡尺
4 | 平均厚度/μm | 50±5 | ${item1_actual2} | ${item1_actual3} | ${item1_actual4} | ${item1_actual5} | ${item1_actual6} | 合格 | 千分尺测厚仪
5 | 基材厚度/μm | 25±2 | 25 | 25 | 25 | 26 | 25 | 合格 | 千分尺测厚仪
6 | 长度/m | 500m以上(整卷无接头） | 500.5 | 500.5 | 500.5 | 500.5 | 500.5 | 合格 | 计米器
7 | 整卷错位 | ＜2mm | / |  |  |  |  | 合格 | 高度规
8 | 180°剥离力/N/25mm | 4~9 | 6.25 | 6.34 | 6.21 | 6.41 | 6.36 | 合格 | 拉力机(参考GB2792-1998)
9 | 耐电压:（1500VDC@60S）漏电电流 | ＜2mA | 通过 |  |  |  |  | 合格 | 绝缘耐压测试仪
10 | 绝缘电阻:500VDC@60S | ＞1GΩ | 通过 |  |  |  |  | 合格 | Hi-pot/绝缘耐压测试仪
11 | 耐温/130℃*/30min | 平贴钢板，不变形、不收缩、不掉色，有粘性 | 通过 |  |  |  |  | 合格 | 钢板/烘箱
12 | 耐电解液/85℃*4小时 | 平贴铝箔，不掉色、不 移位、不脱落，有粘性，不残胶 | 通过 |  |  |  |  | 合格 | 铝箔/烘箱
11 | 抗拉强度/N/25mm | >20 |  |  |  |  | 63.15 | 合格 | GB/T 30776-2014
12 | 断裂伸长率/% | >55 |  |  |  |  | 79 | 合格 | GB/T 30776-2014
备注：
1、以上数据为实验室测试数据，不代表产品的保证值，谨供参考。
2、任何实际运用，务必小量多次试用合格后方可批量采购和使用。产品在使用时，贴合表面必须清洁、无灰尘、水以及油污等杂质，且贴合时施加压力
在每25MM*25MM单位面积上不小于1公斤。
3、产品的最佳储存条件为湿度小于65%，温度25±5℃。普通仓库储存应注意避免阳光直射和湿度80%或以上的环境，产品不得裸露于空气中。
4、关于使用和储存咨询，可联系我司相关人员。
检测员： | 杨帆 |  |  | 审核： | 庹洪丽 |  |  | 日期： | 2025.4.12
0